## rupturas (hidden)
Data de moldagem: 17/11/2022 | [6 empty] | Data de moldagem: 16/12/2022 | [6 empty] | Data de moldagem: 17/11/2022 | [5 empty] | Data de moldagem: 12/01/2023 | [5 empty] | Data de moldagem: 12/01/2023 | [5 empty] | Data de moldagem: 17/11/2022 | [5 empty] | Data de moldagem: 12/01/2023 | [5 empty] | ACRESCENTAR NO RELATÓRIO FINAL | Data de moldagem: 16/12/2022 |  | 44911 |  |  |  | Data de moldagem: 12/01/2023 |  | 44938 |  |  |  | Data de moldagem: 12/01/2023 |  | 44938 |  |  |  | Data de moldagem: 16/12/2022 |  | 44938 |  |  |  | Data de moldagem: 18/11/2022 |  | 44938 |  |  |  | Data de moldagem: 16/01/2023 |  | 44938 |  |  |  | Data de moldagem: 12/01/2023 |  | 44938 |  |  |  | Data de moldagem: 16/12/2023 |  | 44938 |  |  |  | Data de moldagem: 18/11/2023 |  | 44938 |  |  |  | Data de moldagem: 18/11/2022 |  | 44938 |  |  |  | Data de moldagem: 18/11/2022 |  | 44938
Idade dos corpos de prova: 28 dias | [6 empty] | Idade dos corpos de prova: 25 dias | [6 empty] | Idade dos corpos de prova: 56 dias | [5 empty] | Idade dos corpos de prova: 2 dias | [5 empty] | Idade dos corpos de prova: 05 dias | [5 empty] | Idade dos corpos de prova: 63 dias | [5 empty] | Idade dos corpos de prova: 07 dias | [6 empty] | Idade dos corpos de prova: 35 dias | [5 empty] | Idade dos corpos de prova: 11 dias | [5 empty] | Idade dos corpos de prova: 14 dias | [5 empty] | Idade dos corpos de prova: 42 dias | [5 empty] | Idade dos corpos de prova: 70 dias | [5 empty] | Idade dos corpos de prova: 18 dias | [5 empty] | Idade dos corpos de prova: 21 dias | [5 empty] | Idade dos corpos de prova: 49 dias | [5 empty] | Idade dos corpos de prova: 77 dias | [5 empty] | Idade dos corpos de prova: 84 dias | [5 empty] | Idade dos corpos de prova: 91 dias
Data do ensaio: 15/12/2022 | [6 empty] | Data do ensaio: 10/01/2023 |  | 44936 |  |  |  |  | Data do ensaio: 12/01/2023 | [5 empty] | Data do ensaio: 14/01/2023 | [5 empty] | Data do ensaio: 17/01/2023 | [5 empty] | Data do ensaio: 19/01/2023 | [5 empty] | Data do ensaio: 19/01/2023 | [6 empty] | Data do ensaio: 20/01/2023 |  | 44946 |  |  |  | Data do ensaio: 23/01/2023 |  | 44949 |  |  |  | Data do ensaio: 26/01/2023 |  | 44949 |  |  |  | Data do ensaio: 27/01/2023 |  | 44949 |  |  |  | Data do ensaio: 27/01/2023 |  | 44949 |  |  |  | Data do ensaio: 30/01/2023 |  | 44949 |  |  |  | Data do ensaio: 02/02/2023 |  | 44949 |  |  |  | Data do ensaio: 03/02/2023 |  | 44949 |  |  |  | Data do ensaio: 03/02/2023 |  | 44949 |  |  |  | Data do ensaio: 10/02/2023 |  | 44949 |  |  |  | Data do ensaio: 17/02/2023 |  | 44949
Capeamento: Enxofre | [6 empty] | Capeamento: Enxofre | [6 empty] | Capeamento: Enxofre | [5 empty] | Capeamento: Enxofre | [5 empty] | Capeamento: Enxofre | [5 empty] | Capeamento: Enxofre | [5 empty] | Capeamento: Enxofre | [6 empty] | Capeamento: Enxofre | [5 empty] | Capeamento: Enxofre | [5 empty] | Capeamento: Enxofre | [5 empty] | Capeamento: Enxofre | [5 empty] | Capeamento: Enxofre | [5 empty] | Capeamento: Enxofre | [5 empty] | Capeamento: Enxofre | [5 empty] | Capeamento: Enxofre | [5 empty] | Capeamento: Enxofre | [5 empty] | Capeamento: Enxofre | [5 empty] | Capeamento: Enxofre
Classe da máquina: Classe 1 | [6 empty] | Classe da máquina: Classe 1 | [6 empty] | Classe da máquina: Classe 1 | [5 empty] | Classe da máquina: Classe 1 | [5 empty] | Classe da máquina: Classe 1 | [5 empty] | Classe da máquina: Classe 1 | [5 empty] | Classe da máquina: Classe 1 | [6 empty] | Classe da maquina: Classe 1 | [5 empty] | Classe da maquina: Classe 1 | [5 empty] | Classe da maquina: Classe 1 | [5 empty] | Classe da maquina: Classe 1 | [5 empty] | Classe da maquina: Classe 1 | [5 empty] | Classe da maquina: Classe 1 | [5 empty] | Classe da maquina: Classe 1 | [5 empty] | Classe da maquina: Classe 1 | [5 empty] | Classe da maquina: Classe 1 | [5 empty] | Classe da maquina: Classe 1 | [5 empty] | Classe da maquina: Classe 1
ID | altura (h) (mm) | diâmetro (D) (mm) | R (tipo de ruptura) | F (força exercida) (kN) | Cálculo de resistência (CF) (Mpa) |  | ID | altura (h) (mm) | diâmetro (D) (mm) | R (tipo de ruptura) | F (força exercida) (kN) | Cálculo de resistência (CF) (Mpa) |  | ID | altura (h) (mm) | diâmetro (D) (mm) | R (tipo de ruptura) | F (força exercida) (kN) | Cálculo de resistência (CF) (Mpa) | ID | altura (h) (mm) | diâmetro (D) (mm) | R (tipo de ruptura) | F (força exercida) (kN) | Cálculo de resistência (CF) (Mpa) | ID | altura (h) (mm) | diâmetro (D) (mm) | R (tipo de ruptura) | F (força exercida) (kN) | Cálculo de resistência (CF) (Mpa) | ID | altura (h) (mm) | diâmetro (D) (mm) | R (tipo de ruptura) | F (força exercida) (kN) | Cálculo de resistência (CF) (Mpa) | ID | altura (h) (mm) | diâmetro (D) (mm) | R (tipo de ruptura) | F (força exercida) (kN) | Cálculo de resistência (CF) (Mpa) |  | ID | altura (h) (mm) | diâmetro (D) (mm) | R (tipo de ruptura) | F (força exercida) (kN) | Cálculo de resistência (CF) (Mpa) | ID | altura (h) (mm) | diâmetro (D) (mm) | R (tipo de ruptura) | F (força exercida) (kN) | Cálculo de resistência (CF) (Mpa) | ID | altura (h) (mm) | diâmetro (D) (mm) | R (tipo de ruptura) | F (força exercida) (kN) | Cálculo de resistência (CF) (Mpa) | ID | altura (h) (mm) | diâmetro (D) (mm) | R (tipo de ruptura) | F (força exercida) (kN) | Cálculo de resistência (CF) (Mpa) | ID | altura (h) (mm) | diâmetro (D) (mm) | R (tipo de ruptura) | F (força exercida) (kN) | Cálculo de resistência (CF) (Mpa) | ID | altura (h) (mm) | diâmetro (D) (mm) | R (tipo de ruptura) | F (força exercida) (kN) | Cálculo de resistência (CF) (Mpa) | ID | altura (h) (mm) | diâmetro (D) (mm) | R (tipo de ruptura) | F (força exercida) (kN) | Cálculo de resistência (CF) (Mpa) | ID | altura (h) (mm) | diâmetro (D) (mm) | R (tipo de ruptura) | F (força exercida) (kN) | Cálculo de resistência (CF) (Mpa) | ID | altura (h) (mm) | diâmetro (D) (mm) | R (tipo de ruptura) | F (força exercida) (kN) | Cálculo de resistência (CF) (Mpa) | ID | altura (h) (mm) | diâmetro (D) (mm) | R (tipo de ruptura) | F (força exercida) (kN) | Cálculo de resistência (CF) (Mpa) | ID | altura (h) (mm) | diâmetro (D) (mm) | R (tipo de ruptura) | F (força exercida) (kN) | Cálculo de resistência (CF) (Mpa)
7 | 207.1 | 100.9 | C | 180.58 | 22.58 |  | 1 | 207.684 | 100.184 | C | 291.73 | 37.01 | * | 1 | 206.12 | 100.64 | E | 165.42 | 20.7949 | 1 | 206.31 | 99.76 | C | 80.49 | 10.29767 | 1 | 207.38 | 100.71 | E | 152.56 | 19.15162 | 1 | 205 | 99.48 | C | 267.36 | 34.39814 | 1 | 205.07 | 100.33 | C | 184.75 | 23.36861 |  | 1 | 205.76 | 100.48 | E | 331.91 | 41.8573 | 1 | 203.64 | 100.3 | E | 166.79 | 21.10952 | 1 | 206.22 | 100.09 | C | 151.95 | 19.3121 | 1 | 204.65 | 100.03 | C | 354.75 | 45.14108 | 1 | 206.47 | 101.67 | C | 224.83 | 27.69356 | 1 | 202.84 | 100.9 | C | 161.29 | 20.17136 | 1 | 204.45 | 101.05 | C | 163.85 | 20.43073 | 1 | 209.92 | 100.24 | B | 316.77 | 40.13951 | 1 | 206.53 | 100.41 | G | 221 | 27.90927 | 1 | 203.65 | 100.91 | C | 220.97 | 27.62963 | 1 | 207.53 | 100.65 | E | 246.32 | 30.95867
8 | 211.4 | 100.2 | C | 188.53 | 23.91 |  | 2 | 207.52 | 100.025 | C | 302.36 | 38.47843 |  | 2 | 216.42 | 100.515 | E | 168.07 | 21.18061 | 2 | 205.24 | 100.11 | E | 59.67 | 7.580734 | 2 | 206.28 | 100.75 | E | 133.54 | 16.75064 | 2 | 206.08 | 101.19 | C | 231.22 | 28.75149 | 2 | 205.08 | 99.22 | C | 154.43 | 19.973 |  | 2 | 204.98 | 100.86 | D | 292.78 | 36.6449 | 2 | 206.41 | 100.81 | C | 167.39 | 20.97164 | 2 | 205.25 | 100.405 | C | 186.09 | 23.50296 | 2 | 204.08 | 100.23 | E | 350.84 | 44.46556 | 2 | 203.48 | 100.52 | E | 228.42 | 28.78321 | 2 | 205.27 | 100.44 | C | 190.43 | 24.03433 | 2 | 203.91 | 100.4 | C | 208.2 | 26.29804 | 2 | 203.65 | 99.15 | C | 330.2 | 42.76631 | 2 | 205.96 | 100.43 | G | 232.73 | 29.3789 | 2 | 205.75 | 100.56 | C | 222.74 | 28.04515 | 2 | 210.38 | 99.58 | B | 184.77 | 23.72 | *
9 | 209.5 | 99.7 | C | 202.63 | 25.96 |  | 3 | 210.48 | 99.31 | C | 312.29 | 40.31645 |  | 3 | 206.85 | 100.615 | C | 220.84 | 27.77553 | 3 | 203.17 | 100.99 | B | 69.71 | 8.702589 | 3 | 206.94 | 101.12 | C | 162.44 | 20.22688 | 3 | 206.78 | 101.2 | E | 234.35 | 29.13493 | 3 | 205.05 | 100.47 | C | 144.11 | 18.17739 |  | 3 | 206.23 | 99.8 | B | 341.3 | 43.63001 | 3 | 199.96 | 100.74 | C | 135.89 | 17.0488 | 3 | 203.8 | 100.395 | A | 190.75 | 24.09631 | 3 | 204.92 | 100.23 | E | 332.48 | 42.13861 | 3 | 203.84 | 100.42 | G | 214.44 | 27.07544 | 3 | 206.78 | 99.94 | C | 173.7 | 22.14273 | 3 | 201.73 | 100.35 | C | 149.25 | 18.87077 | 3 | 207.25 | 99.32 | G | 335.87 | 43.35188 | 3 | 206.95 | 99.9 | C | 230.59 | 29.41844 | 3 | 203.87 | 100.84 | C | 238.27 | 29.83416 | 3 | 202.61 | 100.42 | C | 248.24 | 31.34306
10 | 215.8 | 100.1 | G | 85.99 | 10.93 | * | 4 | 208.48 | 99.76 | B | 260.86 | 33.37373 |  | 4 | 202.4 | 95.115 | E | 202.57 | 28.50934 | 4 | 202.98 | 100.74 | G | 70.31 | 8.821112 | 4 | 205.3 | 100.1 | C | 122.65 | 15.5851 | 4 | 204.52 | 100.4 | C | 230.54 | 29.11984 | 4 | 205.28 | 100.19 | C | 155.56 | 19.73146 |  | 4 | 205.26 | 100 | C | 325.03 | 41.3841 | 4 | 201.64 | 100.61 | C | 159.24 | 20.02996 | 4 | 202.25 | 100.375 | C | 194.24 | 24.54696 | 4 | 202.78 | 100.17 | G | 301.99 | 38.32016 | 4 | 205.79 | 100.45 | C | 217.5 | 27.4454 | 4 | 204.55 | 101.25 | C | 191.84 | 23.82644 | 4 | 206.35 | 99.28 | E | 176.64 | 22.8179 | 4 | 206.24 | 98.88 | C | 330.85 | 43.08483 | 4 | 205.73 | 99.9 | C | 221.12 | 28.21027 | 4 | 207.98 | 99.99 | C | 207.04 | 26.36642 | 4 | 209.39 | 99.28 | B | 228.58 | 29.52737
11 | 213 | 99.9 | C | 191.61 | 24.45 |  | 5 | 204.5 | 100.65 | E | 306.51 | 38.52363 |  | 5 | 208.77 | 96.93 | E | 207.15 | 28.07234 | 5 | 204.75 | 100.5 | C | 69.17 | 8.719584 | 5 | 203.7 | 100.81 | B | 139.53 | 17.48117 | 5 | 202.81 | 101.15 | G | 226.71 | 28.21298 | 5 | 208.65 | 99.62 | E | 153.24 | 19.66026 |  | 5 | 207.54 | 100.38 | C | 321.94 | 40.68091 | 5 | 205.77 | 100.29 | C | 183.37 | 23.21257 | 5 | 202.55 | 100.375 | C | 183.47 | 23.18591 | 5 | 204.67 | 100.27 | C | 323.64 | 40.9855 | 5 | 206.16 | 100.02 | E | 231.38 | 29.44844 | 5 | 207.58 | 100.61 | C | 170.38 | 21.4312 | 5 | 205.82 | 99.9 | C | 189.04 | 24.11753 | 5 | 204.38 | 100.46 | E | 350.89 | 44.2685 | 5 | 206.74 | 99.92 | B | 221.29 | 28.22065 | 5 | 203.43 | 99.82 | C | 237.29 | 30.32176 | 5 | 209.87 | 100.08 | E | 222.02 | 28.22329
12 | 213.1 | 99.9 | C | 189.22 | 24.14 |  | 6 | 207.44 | 101.175 | C | 320.65 | 39.88365 |  | 6 | 214.04 | 101.035 | E | 226.73 | 28.27974 | 6 | 203.6 | 100.69 | C | 75.98 | 9.541941 | 6 | 207.1 | 99.98 | C | 144.11 | 18.356 | 6 | 209.45 | 100.31 | B | 225.26 | 28.504 | 6 | 205.48 | 100.32 | F | 119.02 | 15.05757 |  | 6 | 205.68 | 100.93 | C | 313.73 | 39.2126 | 6 | 206.24 | 99.99 | E | 175.57 | 22.35874 | 6 | 205.76 | 101.26 | C | 166.91 | 20.72605 | 6 | 208.15 | 99.65 | C | 185.22 | 23.74889 | 6 | 206.48 | 101.05 | C | 223.31 | 27.8449 | 6 | 202.62 | 100.52 | C | 190.65 | 24.02381 | 6 | 204.83 | 100.27 | C | 213.87 | 27.08432 | 6 | 203.36 | 99.88 | G | 344.52 | 43.97112 | 6 | 204.19 | 100.49 | E | 233.01 | 29.37913 | 6 | 203.13 | 100.15 | C | 245.56 | 31.17208 | 6 | 204.07 | 100.06 | G | 227.13 | 28.88442
|  |  |  | Se | 0.291 | [5 empty] | Se | 0.5969662 | [5 empty] | Se | 0.5073955 |  |  |  |  | Se | 0.1786991 |  |  |  |  | Se | 0.3053003 |  |  |  |  | Se | 0.4068113 |  |  |  |  | Se | 0.546635 | [5 empty] | Se | 0.4594256 |  |  |  |  | Se | 0.4054044 |  |  |  |  | Se | 0.3443081 |  |  |  |  | Se | 1.407011 |  |  |  |  | Se | 0.1560773 |  |  |  |  | Se | 0.254076 |  |  |  |  | Se | 0.5402228 |  |  |  |  | Se | 0.2715724 |  |  |  |  | Se | 0.09926134 |  |  |  |  | Se | 0.3160786 |  |  |  |  | Se | 0.2462332
|  |  |  | Cve | 1.202 | [5 empty] | Cve | 1.573822 | [5 empty] | Cve | 1.969035 |  |  |  |  | Cve | 1.997991 |  |  |  |  | Cve | 1.703187 |  |  |  |  | Cve | 1.37034 |  |  |  |  | Cve | 2.828195 | [5 empty] | Cve | 1.132474 |  |  |  |  | Cve | 1.950135 |  |  |  |  | Cve | 1.526072 |  |  |  |  | Cve | 3.59543 |  |  |  |  | Cve | 0.5564551 |  |  |  |  | Cve | 1.123982 |  |  |  |  | Cve | 2.321554 |  |  |  |  | Cve | 0.6325884 |  |  |  |  | Cve | 0.3452235 |  |  |  |  | Cve | 1.093892 |  |  |  |  | Cve | 0.8556631
[5 empty] | 21.995 | [6 empty] | 37.93098 | [6 empty] | 25.76875 | [5 empty] | 8.943939 | [5 empty] | 17.92524 | [5 empty] | 29.6869 | [5 empty] | 19.32805 | [6 empty] | 40.56831 | [5 empty] | 20.78854 | [5 empty] | 22.56171 | [5 empty] | 39.1333 | [5 empty] | 28.04849 | [5 empty] | 22.60498 | [5 empty] | 23.26988 | [5 empty] | 42.93036 | [5 empty] | 28.75278 | [5 empty] | 28.89487 | [5 empty] | 28.77613
h/d | 2.052527 |  |  |  | 24.208 |  | h/d | 2.073026 | [5 empty] | h/d | 2.048092 |  |  |  |  | h/d | 2.068063 |  |  |  |  | h/d | 2.05918 |  |  |  |  | h/d | 2.060716 |  |  |  |  | h/d | 2.043955 |  |  |  | 20.18214 |  | h/d | 2.047771 |  |  |  |  | h/d | 2.030309 |  |  |  |  | h/d | 2.060346 |  |  |  |  | h/d | 2.045886 |  |  |  |  | h/d | 2.030786 |  |  |  |  | h/d | 2.010307 |  |  |  |  | h/d | 2.023256 |  |  |  |  | h/d | 2.094174 |  |  |  |  | h/d | 2.056867 |  |  |  |  | h/d | 2.018135 |  |  |  | 28.43942 | h/d | 2.061898
h/d | 2.10978 | [5 empty] | h/d | 2.074681 | [5 empty] | h/d | 2.153111 |  |  |  |  | h/d | 2.050145 |  |  |  |  | h/d | 2.047444 |  |  |  |  | h/d | 2.036565 |  |  |  |  | h/d | 2.066922 | [5 empty] | h/d | 2.032322 |  |  |  |  | h/d | 2.047515 |  |  |  |  | h/d | 2.044221 |  |  |  |  | h/d | 2.036117 |  |  |  |  | h/d | 2.024274 |  |  |  |  | h/d | 2.043708 |  |  |  |  | h/d | 2.030976 |  |  |  |  | h/d | 2.053959 |  |  |  |  | h/d | 2.050782 |  |  |  |  | h/d | 2.046042 |  |  |  |  | h/d | 2.112673
h/d | 2.101304 | [5 empty] | h/d | 2.119424 | [5 empty] | h/d | 2.055856 |  |  |  |  | h/d | 2.011783 |  |  |  |  | h/d | 2.046479 |  |  |  |  | h/d | 2.043281 |  |  |  |  | h/d | 2.040908 | [5 empty] | h/d | 2.066433 |  |  |  |  | h/d | 1.984912 |  |  |  |  | h/d | 2.029982 |  |  |  |  | h/d | 2.044498 |  |  |  |  | h/d | 2.029875 |  |  |  |  | h/d | 2.069041 |  |  |  |  | h/d | 2.010264 |  |  |  |  | h/d | 2.086689 |  |  |  |  | h/d | 2.071572 |  |  |  |  | h/d | 2.021718 |  |  |  |  | h/d | 2.017626
h/d | 2.155844 | [5 empty] | h/d | 2.089816 | [5 empty] | h/d | 2.12795 |  |  |  |  | h/d | 2.01489 |  |  |  |  | h/d | 2.050949 |  |  |  |  | h/d | 2.037052 |  |  |  |  | h/d | 2.048907 | [5 empty] | h/d | 2.0526 |  |  |  |  | h/d | 2.004175 |  |  |  |  | h/d | 2.014944 |  |  |  |  | h/d | 2.024359 |  |  |  |  | h/d | 2.048681 |  |  |  |  | h/d | 2.020247 |  |  |  |  | h/d | 2.078465 |  |  |  |  | h/d | 2.085761 |  |  |  |  | h/d | 2.059359 |  |  |  |  | h/d | 2.080008 |  |  |  |  | h/d | 2.109085
h/d | 2.132132 | [5 empty] | h/d | 2.031793 | [5 empty] | h/d | 2.153822 |  |  |  |  | h/d | 2.037313 |  |  |  |  | h/d | 2.020633 |  |  |  |  | h/d | 2.005042 |  |  |  |  | h/d | 2.094459 | [5 empty] | h/d | 2.067543 |  |  |  |  | h/d | 2.05175 |  |  |  |  | h/d | 2.017933 |  |  |  |  | h/d | 2.041189 |  |  |  |  | h/d | 2.061188 |  |  |  |  | h/d | 2.063214 |  |  |  |  | h/d | 2.06026 |  |  |  |  | h/d | 2.034442 |  |  |  |  | h/d | 2.069055 |  |  |  |  | h/d | 2.037968 |  |  |  |  | h/d | 2.097022
h/d | 2.133133 | [5 empty] | h/d | 2.050309 | [5 empty] | h/d | 2.118474 |  |  |  |  | h/d | 2.022048 |  |  |  |  | h/d | 2.071414 |  |  |  |  | h/d | 2.088027 |  |  |  |  | h/d | 2.048246 | [5 empty] | h/d | 2.037848 |  |  |  |  | h/d | 2.062606 |  |  |  |  | h/d | 2.031997 |  |  |  |  | h/d | 2.088811 |  |  |  |  | h/d | 2.043345 |  |  |  |  | h/d | 2.015718 |  |  |  |  | h/d | 2.042784 |  |  |  |  | h/d | 2.036043 |  |  |  |  | h/d | 2.031943 |  |  |  |  | h/d | 2.028258 |  |  |  |  | h/d | 2.039476
100.476
99.892

## resistências
DIAS | RESISTÊNCIA
2 | 8.94
5 | 17.93
7 | 20.18
11 | 20.79
14 | 22.56
18 | 22.60
21 | 23.27
28 | 24.21
56 | 25.77
63 | 29.69
70 | 28.05
77 | 28.75
84 | 28.44
91 | 28.78